## RD201501-01
煜興電子有限公司
設 計 暨 工 程 變 更 申 請 單(E .C .R)
文件編號 Document No. |  | RD201512-01 |  |  |  | 版次 Vesion | A1
客戶名稱 Customer | [5 empty] | 客戶品號 Customer P/N | NA
煜 興 品 號 P/N |  | Transformer |  |  |  | 圖 號 Darwing No | NA
品 名 Part Name |  | HA-095--->HA295 |  |  |  | 申 請 日 期 Demand Date | 2015.12.01 | 預計完成日期Complete Date | 2015.12.30
| 原設計Original Design： 原上下盖产品，因上下盖嵌合密封，回流焊时内部空气受热膨胀无法及时排出，发生爆盖、移位不良现象。 The original cover up and down products, because of chimeric cover, seal, reflow soldering inside the air heat expansion does not discharge in time, blasting cap and displacement of unhealthy phenomenon. |  |  |  | 簡圖（原）Original Darwing：
| 建議修正Recommend Modify： 现设计修改为底灌产品，底部镂空不做密封，不存在排气的问题，可以彻底解决回流焊爆盖、位移不良现象。 Design is modified to bottom irrigation products now, don't do seal at the bottom of the hollow out, does not exist the problem of exhaust, can thoroughly solve the reflow soldering lid, displacement of unhealthy phenomenon. |  |  |  | 簡圖（建議）Recommend Darwing：
主管建議者:
产品由上下盖修改为底部灌胶设计，由密封设计改为底部镂空设计，不存在排气问题，彻底解决因回流焊爆盖、位移不良的现象。 Products designed by up and down at the bottom of the cover is modified to glue, designed by the seal to the bottom of the hollow out design, there is no exhaust, completely solve for reflow soldering cover, displacement undesirable phenomenon.
| Original SPEC |  | New SPEC |  |  | Appearance Compare
| 研發/工程部 RD/TE Dept. |  |  | 相 關 單 位 會 簽 欄 Relation Dept.
| 核准 Approve | 洪石源 |  | 資材 Material control Dept. |  | 李定国 | 採購 Purchase Dept. | 潘智慧
| 審核 Check | 王洪 |  | 製造 P.Dept. |  | 莫雪华
| 承辦 P.I.C | 蔡文杰 |  | 品保 QA Dept. |  | 陈小娣
| 審核 Check |  |  | 核准 Approve | 核准: |  | 日期 Date
意見Comment:
（本記錄不得擅自塗改） | [8 empty] | FM0727A
申請原因
ECR Reason
審核
分析Verify & Analysis
附件
Attach File
客戶回覆 Customer Reply